## Isopor T700 IS 30x25x25
MURATURA DI TOMPAGNAMENTO IN BLOCCHI DI LATERIZIO PORIZZATO Voce di analisi
Muratura di tompagnamento dello spessore di 30 cm, realizzata in blocchi forati ad incastro di laterizio porizzato tipo ISOPOR T700 IS, prodotti in conformità alla Norma UNI EN 771-1, aventi peso specifico apparente (vuoto x pieno) non superiore a 700 kg/m3, posti in opera a fori verticali, con malta cementizia di classe M5 (resistenza media ≥ 5 N/mm2) o superiore. Il valore della trasmittanza termica “U” non deve essere superiore a 0,434 W/m2K (con intonaco cm 1,5+cm 1,5). L’indice di valutazione del potere fonoisolante “Rw” non deve essere inferiore a 49 dB. Sono compresi e compensati nel prezzo il trasporto, la posa in opera, l'onere dei ponteggi e quant'altro occorre per dare il lavoro finito a perfetta regola d'arte.
Elementi di analisi | UM | Q.tà | Pr.Un. | Importo
Blocchi in laterizio porizzato 30x25x25 compreso trasporto a destino | mq | 1 |  | 0
Malta cementizia per la posa e la sigillatura | mc/mq | 0.017 |  | 0
Manodopera | h/mq | 0.8 |  | 0
Nolo gru | h/mq | 0.01 |  | 0
Sommano €/mq | Perc. |  |  | 0
Spese generali ed utili d'Impresa €/mq | 25 |  |  | 0
Totale €/mq |  |  |  | 0
Note on B9: Specificare la percentuale di incidenza delle spese generali sul totale

## Isopor T700 IS 36,5x25x25
MURATURA DI TOMPAGNAMENTO IN BLOCCHI DI LATERIZIO PORIZZATO Voce di analisi
Muratura di tompagnamento dello spessore di 36,5 cm, realizzata in blocchi forati ad incastro di laterizio porizzato tipo ISOPOR T700 IS, prodotti in conformità alla Norma UNI EN 771-1, aventi peso specifico apparente (vuoto x pieno) non superiore a 700 kg/m3, posti in opera a fori verticali, con malta cementizia di classe M5 (resistenza media ≥ 5 N/mm2) o superiore. Il valore della trasmittanza termica “U” non deve essere superiore a 0,365 W/m2K (con intonaco cm 1,5+cm 1,5). L’indice di valutazione del potere fonoisolante “Rw” non deve essere inferiore a 52 dB. Sono compresi e compensati nel prezzo il trasporto, la posa in opera, l'onere dei ponteggi e quant'altro occorre per dare il lavoro finito a perfetta regola d'arte.
Elementi di analisi | UM | Q.tà | Pr.Un. | Importo
Blocchi in laterizio porizzato 36,5x25x25 compreso trasporto a destino | mq | 1 |  | 0
Malta cementizia per la posa e la sigillatura | mc/mq | 0.021 |  | 0
Manodopera | h/mq | 1 |  | 0
Nolo gru | h/mq | 0.01 |  | 0
Sommano €/mq | Perc. |  |  | 0
Spese generali ed utili d'Impresa €/mq | 25 |  |  | 0
Totale €/mq |  |  |  | 0
Note on B9: Specificare la percentuale di incidenza delle spese generali sul totale